## Mix Decor
Этикетка (лицо) | Серия | RADUGA
Аналог
Этикетка (лицо) | Коммерческое наименование продукта | Mix Decor
Этикетка (лицо) | дополнительно1 | 1DECOR.kz
Этикетка (лицо) | дополнительно2
Этикетка (лицо) | дополнительно3 | МНОГОЦВЕТНОЕ ПОКРЫТИЕ
Этикетка (лицо) | Назначение/краткое описание | Мультиколорная декоративная краска
Этикетка (контр этикетка) | Описание | Мультиколорная акриловая краска
Этикетка (контр этикетка) | Назначение | Рекомендуется для высококачественной декоративной отделки интерьеров и фасадов. Может быть использована для оформления интерьеров гостиниц, банков, кафе, офисов, а также жилых помещений и т.д. Образует матовое многоцветное покрытие, скрывает неровности и дефекты окрашиваемых поверхностей. Применяется для штукатурки, шпатлёвки, бетона, гипсоволокна, гипсокартона, фанеры, дерева, ДСП, ДВП, МДФ, загрунтованного металла. Не рекомендуется использование на цоколе здания и в местах с повышенной влажностью. При использовании на фасаде обязательна дополнительная защита лаком.
| Применение | Для наружных и внутренних работ.
Этикетка (контр этикетка) | Достоинства | Без запаха, экологическая чистота, пожаровзрывобезопасность, безопасность для здоровья. Образует прочное, паропроницаемое (дышащее) покрытие. Не выцветает на протяжении всего времени эксплуатации покрытия. Неповторимый декоративный эффект. Экономичный расход. Готовый к применению продукт.
Этикетка (контр этикетка) | Колеровка | 12 готовых цветов
Этикетка (контр этикетка) | Время высыхания | 4-6 ч при t°С от +20 °С и влажности до 65%. При более холодных температурах и влажной погоде время высыхания увеличивается.
Этикетка (контр этикетка) | Применение | Очистить поверхность от старого основания. Трещины и сколы необходимо зашпатлевать. Прогрунтовать сухое основание грунтовкой глубокого проникновения «Primer Радуга-017» методом "мокрым по мокрому", т.е. наносить второй слой грунтовки не дожидаясь полного высыхания первого слоя. Время полного высыхания грунтовки составляет не менее 6 часов (при температуре 20ºС и относительной влажности не более 65%). Перед нанесением MIX DECOR поверхность предпочтительно окрасить краской белого цвета или цвета желаемого фона. Для внутреннего применения рекомендуется окрасить краской интерьерной, моющейся, для фасадного применения – краской для фасадных работ. Аккуратно перемешать краску взбалтыванием или переливая из одной емкости в другую. Не использовать для перемешивания миксеры или иные механические устройства. Допускается разбавление водой, но не более 5%! При нанесении t°С поверхности и окружающей среды должна быть не ниже +15 °С. Обязательным условием, гарантирующим стойкость покрытия на фасаде, является дополнительная защита краски акриловым лаком "Радуга-129" или лакосодержащим продуктом "Защита-эффект".
Этикетка (контр этикетка) | Нанесение | Использовать распылитель с диаметром сопла 2-3 мм и давлением 2.5-3.5 атм, Допускается нанесение крупнопористым валиком или кистью для получения различных текстур
Этикетка (контр этикетка) | Расход на м2 | 0,2-0,3 кг/м2
Этикетка (контр этикетка) | Дополнительно для Расход на м2
Этикетка (контр этикетка) | Хранение | Хранить и транспортировать в плотно закрытой таре при t°С не ниже +5 °С до 35°С.
Этикетка (контр этикетка) | Гарантийный срок хранения в оригинальной таре | Гарантийный срок хранения в оригинальной таре 12 месяцев.
Этикетка (контр этикетка) | Дата производства/ Өндіріс күні: | смотреть на крышке тары
Этикетка (контр этикетка) | Меры предосторожности | Проветрить помещение во время проведения работ и после их окончания. При попадании продукта в глаза промыть большим количеством воды. Беречь от детей.
Этикетка (контр этикетка) | Состав | Акриловый сополимер, диоксид титана, наполнители, специальные добавки, вода.
| Дополнительные сведения | -
Этикетка (контр этикетка) | Используемые значки | green life, не перемешивать, распылитель, темп 10-80, расход,разбавить водой, внутри-снаружи, СТ-КЗ
Этикетка (контр этикетка) | Знак ГОСТ | СТ РК ГОСТ Р 52020-2007
Этикетка (контр этикетка) | Производитель | ТОО "БСФ", Республика Казахстан, г. Алматы, ул. Ауэзова 3Г. Тел.: 8 (727) 250 25 01.
Этикетка (контр этикетка) | QR код | www.1decor.kz
| Тип этикетки | флекси
| Стикеры | 1)Стикер на крышку: Дата производства: окно датира; 2)Партия 3) на оборотной стороне окно: "штрихкод + наименование номера продукта"
Этикетка | Фасовка |  | 1 | 2 | 3 | 4 | 5
|  | кг | 5
| Фасовка | л
| Тара (цвет, код) |  | TS 50 белая
| Крышка (цвет, код) |  | синяя
| Дополнительная тара |  | - | -
| Количество в упаковке | шт | 1
Этикетка (лицо) | Расход на упаковке | кв.м. | 25
Этикетка (контр этикетка) | Штрих-код | 1
2
3
4
5
6
7
8
9
10
11
12
Технические характеристики
| Плотность | Вязкость |  | pH |  | Степень перетира
База